## Таблица А
№ | Описание позиции для извещения | Тип, марка, характеристики | Технические регламенты (ГОСТ Р, ТУ, ТС, и т.п.) | Производитель | Страна происхождения | Допустимость эквивалентов | Количество | Ед. изм. | Валюта | Ставка НДС | Цена без НДС | Сумма без НДС | Сумма НДС | Сумма с НДС | Плановая дата поставки/ Срок поставки | Заказчик/Место поставки
| Труба ВГП Ду 15х2.8 | Трубы по ГОСТ 3262 черные обыкновенные, марка стали в соответствии с ГОСТ3262, длина трубы по заводскому стандарту. Требования к сертификату (паспорту) на водогазопроводную трубу. В сертификате (паспорте) должно быть указано: 1. Номер сертификата и дата выдачи. 2. ГОСТ 3262-75 (применять для газопроводов низкого давления согласно СНИП 2.04.08-87*). 3. Наименование трубы: водогазопроводная. 4. Условный проход и толщина стенки. 5. Марка стали по ГОСТ 380-88: Ст1, Ст2, Ст3 категорий 1,2,3 групп А, Б, В из спокойной (сп), полуспокойной (пс), кипящей (кп). Например : Бст2кп2 – кипящая сталь марки 2, группы Б, категории 2. 6. Хим. состав должен быть нормирован и соответствовать ГОСТ 380-88. 7. Испытательное гидравлическое давление гарантируется (п.3.5 ГОСТ 3262-75). 8. Трубы подвергнуты 100% контролю сварного шва неразрушающими методами (п.3.5 ГОСТ 3262-75). 9. Завод изготовитель. 10. Подпись и печать ОТК. 11. Должны быть нормированы механические свойства основного металла и сварного шва, то есть указаны: временное сопротивление разрыву; предел текучести; относительное удлинение. Параметры механических свойств должны соответствовать марке стали. 12. Печать продавца. . | ГОСТ 3262-75 |  |  | нет | 0.1 | тонна | рубль | 20% | 67500 | 6750 | 1350 | 8100 | В течение 15 календарных дней с даты подписания Договора | АО "Челябинскгоргаз" г. Челябинск, ул. Рылеева, д. 8
| Труба ВГП Ду 25х2.8 |  | ГОСТ 3262-75 |  |  | нет | 0.113 | тонна | рубль | 20% | 67500 | 7627.5 | 1525.5 | 9153 | В течение 15 календарных дней с даты подписания Договора | АО "Челябинскгоргаз" г. Челябинск, ул. Рылеева, д. 8
| Труба ВГП Ду 50х3.5 (2”) |  | ГОСТ 3262-75 |  |  | нет | 0.23 | тонна | рубль | 20% | 67500 | 15525 | 3105 | 18630 | В течение 15 календарных дней с даты подписания Договора | АО "Челябинскгоргаз" г. Челябинск, ул. Рылеева, д. 8
| Труба стальная бесшовная горячедеформированная 57*3.5, ст.20 | Трубы бесшовные горячедеформированные по ГОСТ 8731 (группы В и Г) ГОСТ 8732, марка стали 10;20 по ГОСТ 1050. Длина трубы по заводскому стандарту. Требования к сертификату (паспорту) на стальные бесшовные горячедеформированные трубы. В сертификате (паспорте) должно быть указано: 1. Номер сертификата и дата выдачи. 2. ГОСТ 8732-78 «Сортамент», ГОСТ 8731-74 «Технические требования» группа В. 3. Наименование трубы: трубы стальные бесшовные горячедеформированные. 4. Диаметр трубы и толщина стенки (Дн=45-325). 5. Марка стали: 10, 20 по ГОСТ 1050-88. 6. Хим. состав должен быть нормирован и соответствовать ГОСТ 1050-88. 7. Мех. свойства по ГОСТ 8731-74: а) бв – временное сопротивление разрыву (кгс/мм2). б) бт – предел текучести (кгс/мм2). в) б – относительное удлинение (%). Механические свойства должны быть нормированы и соответствовать ГОСТ 8731-74. 8. Испытательное гидравлическое давление труб по ГОСТ 3845-75 в состоянии поставки заводом гарантируется заводом. 9. 100% контроль качества тела трубы неразрушающими методами. 10. Завод – изготовитель. 11. Подпись и печать ОТК. 12. При толщине стенки 5 мм и более должна быть указана ударная вязкость и соответствовать марке стали. 13. Печать продавца. | 8731-8732 гр В |  |  | нет | 0.325 | тонна | рубль | 20% | 87916.67 | 28572.92 | 5714.583 | 34287.5 | В течение 15 календарных дней с даты подписания Договора | АО "Челябинскгоргаз" г. Челябинск, ул. Рылеева, д. 8
| Труба стальная бесшовная горячедеформированная 102*4, ст.20 |  | 8731-8732 гр В |  |  | нет | 0.114 | тонна | рубль | 20% | 87916.67 | 10022.5 | 2004.5 | 12027 | В течение 15 календарных дней с даты подписания Договора | АО "Челябинскгоргаз" г. Челябинск, ул. Рылеева, д. 8
| Труба стальная бесшовная горячедеформированная 108*4, ст.20 |  | 8731-8732 гр В |  |  | нет | 0.5 | тонна | рубль | 20% | 87916.67 | 43958.33 | 8791.667 | 52750 | В течение 15 календарных дней с даты подписания Договора | АО "Челябинскгоргаз" г. Челябинск, ул. Рылеева, д. 8
| Труба стальная бесшовная горячедеформированная 114*4., ст.20 |  | 8731-8732 гр В |  |  | нет | 0.24 | тонна | рубль | 20% | 87916.67 | 21100 | 4220 | 25320 | В течение 15 календарных дней с даты подписания Договора | АО "Челябинскгоргаз" г. Челябинск, ул. Рылеева, д. 8
| Труба стальная бесшовная горячедеформированная 133*4.5, ст.20 |  | 8731-8732 гр В |  |  | нет | 0.15 | тонна | рубль | 20% | 87916.67 | 13187.5 | 2637.5 | 15825 | В течение 15 календарных дней с даты подписания Договора | АО "Челябинскгоргаз" г. Челябинск, ул. Рылеева, д. 8
| Труба стальная бесшовная горячедеформированная 159*4.5, ст.20 |  | 8731-8732 гр В |  |  | нет | 0.803 | тонна | рубль | 20% | 87916.67 | 70597.08 | 14119.42 | 84716.5 | В течение 15 календарных дней с даты подписания Договора | АО "Челябинскгоргаз" г. Челябинск, ул. Рылеева, д. 8
| Труба стальная бесшовная горячедеформированная 219*6, ст.20 |  | 8731-8732 гр В |  |  | нет | 1.107 | тонна | рубль | 20% | 87916.67 | 97323.75 | 19464.75 | 116788.5 | В течение 15 календарных дней с даты подписания Договора | АО "Челябинскгоргаз" г. Челябинск, ул. Рылеева, д. 8
| Труба э/сварная ст.10 по ГОСТ 1050-88, Д 57х3.5 | Трубы электросварные прямошовные по ГОСТ 10704-91, 10705-80 группа В из стали В 10, по ГОСТ1050-88. 1. Размеры труб и предельные отклонения по ним должны соответствовать ГОСТ 10704. 2. Химический состав ГОСТ 1050-88, механические свойства основного металла и сварного шва в соответствии с требованиями ГОСТ 10705-80; 3. Сварное соединение труб должно быть равнопрочно основному металлу; 4. Каждая труба должна выдерживать испытание гидравлическим давлением в соответствии с ГОСТ 10705-80; 5.Сварные соединения труб должны быть подвергнуты 100% контролю неразрушающими методами. Требования к сертификату(паспорту) В паспорте (сертификате) должно быть указано: 1. Номер сертификата и дата выдачи; 1. Завод – изготовитель; 2. ГОСТ 10704-91 «Сортамент», ГОСТ 10705-80 «технические требования», группа В. 3. Наименование трубы: труба стальная электросварная прямошовная; 4. Диаметр трубы и толщина стенки Дн 108х4,0, длина, масса трубы; 5. Марка и ГОСТ стали; 6. Хим. состав ГОСТ 1050-88; 7. Механические свойства основного металла и сварного шва (предел текучести, временное сопротивление, относительное удлинение); 8. Испытательное гидравлическое давление в соответствии с ГОСТ10705-80; 9. Трубы подвергнуты 100% контролю качества сварного шва и основного металла трубы неразрушающими методами; 10. При толщине стенки 5 мм и более должна быть указана ударная вязкость и соответствовать марке стали. 11. Подпись и печать ОТК. 12. Печать продавца. | ГОСТ10705-80 (гр. В), ГОСТ 10704-91 |  |  | нет | 0.44 | тонна | рубль | 20% | 65000 | 28600 | 5720 | 34320 | В течение 15 календарных дней с даты подписания Договора | АО "Челябинскгоргаз" г. Челябинск, ул. Рылеева, д. 8
| Труба э/сварная ст.10 по ГОСТ 1050-88, Д 102х4.0 |  | ГОСТ10705-80 (гр. В), ГОСТ 10704-91 |  |  | нет | 0.23 | тонна | рубль | 20% | 65000 | 14950 | 2990 | 17940 | В течение 15 календарных дней с даты подписания Договора | АО "Челябинскгоргаз" г. Челябинск, ул. Рылеева, д. 8
| Труба э/сварная ст.10 по ГОСТ 1050-88, Д 108х4.0 |  | ГОСТ10705-80 (гр. В), ГОСТ 10704-91 |  |  | нет | 0.48 | тонна | рубль | 20% | 65000 | 31200 | 6240 | 37440 | В течение 15 календарных дней с даты подписания Договора | АО "Челябинскгоргаз" г. Челябинск, ул. Рылеева, д. 8
| Труба э/сварная ст.10 по ГОСТ 1050-88, Д 114х4.0 |  | ГОСТ10705-80 (гр. В), ГОСТ 10704-91 |  |  | нет | 0.508 | тонна | рубль | 20% | 65000 | 33020 | 6604 | 39624 | В течение 15 календарных дней с даты подписания Договора | АО "Челябинскгоргаз" г. Челябинск, ул. Рылеева, д. 8
| Труба э/сварная ст.10 по ГОСТ 1050-88, Д 133х4.5 |  | ГОСТ10705-80 (гр. В), ГОСТ 10704-91 |  |  | нет | 0.334 | тонна | рубль | 20% | 65000 | 21710 | 4342 | 26052 | В течение 15 календарных дней с даты подписания Договора | АО "Челябинскгоргаз" г. Челябинск, ул. Рылеева, д. 8
| Труба э/сварная ст.10 по ГОСТ 1050-88, Д 159х4.5 |  | ГОСТ10705-80 (гр. В), ГОСТ 10704-91 |  |  | нет | 0.602 | тонна | рубль | 20% | 65000 | 39130 | 7826 | 46956 | В течение 15 календарных дней с даты подписания Договора | АО "Челябинскгоргаз" г. Челябинск, ул. Рылеева, д. 8
Итого: | [11 empty] | 483274.6 | 96654.92 | 579929.5
| Срок поставки товаров | В течение 15 календарных дней с даты подписания Договора
| Заказчик/ Место поставки товаров | АО "Челябинскгоргаз" г. Челябинск, ул. Рылеева, д. 8